## InformeQ&PTECHPanama
FECHA | PROCESO DE ENSACADO
2024-02-26 | RESUMEN DEL DÍA - AGRUPADOS POR PRODUCTO
| COD.SAP | PRODUCTO | CANTIDAD SACOS | TONELADAS TEÓRICAS
TOTALES POR PRODUCTO POR DIA | 4601265 | MORTERO SECO REPELLO SIN FIBRA 40KG ARG | 1077 | 43.1
| 4626026 | MORTERO SECO MULTI USO 40KG ARG | 2862 | 114.5
| 4601266 | MORTERO SECO PEGABLOQUE 40KG ARG | 9 | 0.4
| 4626251 | MORTERO SECO REPELLO TIPO S 40KG ARG | 94 | 3.8
PROCESO DE MEZCLADO
RESUMEN DEL DÍA - AGRUPADOS POR PRODUCTO
| COD.SAP | PRODUCTO | LOTE | Agregado1 | Agregado1 | Agregado2 | Agregado2 | AGRE3 SP | AGRE3 PV | AGRE4 SP | AGRE4 PV | CEM1 SP | CEM1 PV | CEM2 SP | CEM2 PV | FECHA INICIO | FECHA FINAL | TIEMPO PRODUCCIÓN
|  |  |  | Teórico | Real | Teórico | Real | [10 empty] | (HH:MM:SS)
TOTALES POR PRODUCTO POR DIA | 4626026 | MORTERO SECO MULTI USO 40KG ARG | 820 | 0 | 0 | 0 | 0 | 1184 | 1224 | 0 | 0 | 0 | 0 | 336 | 321 | 2024-02-26 16:45:00+00:00 | 2024-02-26 16:45:00+00:00 | 0:00:00
| 4601266 | MORTERO SECO PEGABLOQUE 40KG ARG | 820 | 0 | 0 | 0 | 0 | 1184 | 1224 | 0 | 0 | 0 | 0 | 336 | 320 | 2024-02-26 16:43:00+00:00 | 2024-02-26 16:43:00+00:00 | 0:00:00
| 4626026 | MORTERO SECO MULTI USO 40KG ARG | 821 | 0 | 0 | 0 | 0 | 41331.84 | 42755 | 0 | 0 | 0 | 0 | 17280 | 16650 | 2024-02-26 20:22:00+00:00 | 2024-02-26 16:52:00+00:00 | 3:30:00
| 4626026 | MORTERO SECO MULTI USO 40KG ARG | 822 | 0 | 0 | 0 | 0 | 2175.36 | 2251 | 0 | 0 | 0 | 0 | 864 | 832 | 2024-02-26 20:34:00+00:00 | 2024-02-26 20:31:00+00:00 | 0:03:00
| 4601265 | MORTERO SECO REPELLO SIN FIBRA 40KG ARG | 823 | 0 | 0 | 0 | 0 | 25716.48 | 26611 | 1103.52 | 1142 | 0 | 0 | 12544 | 12103 | 2024-02-27 01:01:00+00:00 | 2024-02-26 22:26:00+00:00 | 2:35:00
| 4626251 | MORTERO SECO REPELLO TIPO S 40KG ARG | 823 | 0 | 0 | 0 | 0 | 2080 | 2153 | 0 | 0 | 0 | 0 | 960 | 929 | 2024-02-27 01:26:00+00:00 | 2024-02-27 01:22:00+00:00 | 0:04:00
| 4626026 | MORTERO SECO MULTI USO 40KG ARG | 824 | 0 | 0 | 0 | 0 | 30455.04 | 31487 | 0 | 0 | 0 | 0 | 12960 | 12486 | 2024-02-27 04:05:00+00:00 | 2024-02-27 01:58:00+00:00 | 2:07:00
| 4626251 | MORTERO SECO REPELLO TIPO S 40KG ARG | 824 | 0 | 0 | 0 | 0 | 1040 | 1076 | 0 | 0 | 0 | 0 | 480 | 464 | 2024-02-27 01:47:00+00:00 | 2024-02-27 01:47:00+00:00 | 0:00:00
TOTALES: |  |  |  | 0 | 0 | 0 | 0 | 105166.72 | 108781 | 1103.52 | 1142 | 0 | 0 | 45760 | 44105
RESUMEN DEL DÍA - AGRUPADOS POR TURNO Y POR PRODUCTO
TURNO | COD.SAP | PRODUCTO | LOTE | Agregado1 | Agregado1 | Agregado2 | Agregado2 | AGRE3 SP | AGRE3 PV | AGRE4 SP | AGRE4 PV | CEM1 SP | CEM1 PV | CEM2 SP | CEM2 PV | FECHA INICIO | FECHA FINAL | TIEMPO PRODUCCIÓN
|  |  |  | Teórico | Real | Teórico | Real | [10 empty] | (HH:MM:SS)
A
B | 4626026 | MORTERO SECO MULTI USO 40KG ARG | 820 | 0 | 0 | 0 | 0 | 1184 | 1224 | 0 | 0 | 0 | 0 | 336 | 321 | 2024-02-26 16:45:00+00:00 | 2024-02-26 16:45:00+00:00 | 0:00:00
| 4601266 | MORTERO SECO PEGABLOQUE 40KG ARG | 820 | 0 | 0 | 0 | 0 | 1184 | 1224 | 0 | 0 | 0 | 0 | 336 | 320 | 2024-02-26 16:43:00+00:00 | 2024-02-26 16:43:00+00:00 | 0:00:00
| 4626026 | MORTERO SECO MULTI USO 40KG ARG | 821 | 0 | 0 | 0 | 0 | 41331.84 | 42755 | 0 | 0 | 0 | 0 | 17280 | 16650 | 2024-02-26 20:22:00+00:00 | 2024-02-26 16:52:00+00:00 | 3:30:00
| 4626026 | MORTERO SECO MULTI USO 40KG ARG | 822 | 0 | 0 | 0 | 0 | 2175.36 | 2251 | 0 | 0 | 0 | 0 | 864 | 832 | 2024-02-26 20:34:00+00:00 | 2024-02-26 20:31:00+00:00 | 0:03:00
C | 4601265 | MORTERO SECO REPELLO SIN FIBRA 40KG ARG | 823 | 0 | 0 | 0 | 0 | 25716.48 | 26611 | 1103.52 | 1142 | 0 | 0 | 12544 | 12103 | 2024-02-27 01:01:00+00:00 | 2024-02-26 22:26:00+00:00 | 2:35:00
| 4626251 | MORTERO SECO REPELLO TIPO S 40KG ARG | 823 | 0 | 0 | 0 | 0 | 2080 | 2153 | 0 | 0 | 0 | 0 | 960 | 929 | 2024-02-27 01:26:00+00:00 | 2024-02-27 01:22:00+00:00 | 0:04:00
| 4626026 | MORTERO SECO MULTI USO 40KG ARG | 824 | 0 | 0 | 0 | 0 | 30455.04 | 31487 | 0 | 0 | 0 | 0 | 12960 | 12486 | 2024-02-27 04:05:00+00:00 | 2024-02-27 01:58:00+00:00 | 2:07:00
| 4626251 | MORTERO SECO REPELLO TIPO S 40KG ARG | 824 | 0 | 0 | 0 | 0 | 1040 | 1076 | 0 | 0 | 0 | 0 | 480 | 464 | 2024-02-27 01:47:00+00:00 | 2024-02-27 01:47:00+00:00 | 0:00:00
RESUMEN DEL DÍA - AGRUPADOS POR SILO
SILO1 mts | SILO1 ton | SILO2 mts | SILO2 ton | SILO3 mts | SILO3 ton | SILO4 mts | SILO4 ton | SILO5 mts | SILO5 ton | SILO6 mts | SILO6 ton
0.149 | 2.902 | 2.359 | 45.948 | 0.682 | 13.284 | 5.274 | 87.483 | 1.716 | 30.021 | 0.636 | 11.127