## InformeQ&PTECHPanama
FECHA | PROCESO DE ENSACADO
2024-03-01 | RESUMEN DEL DÍA - AGRUPADOS POR PRODUCTO
| COD.SAP | PRODUCTO | CANTIDAD SACOS | TONELADAS TEÓRICAS
TOTALES POR PRODUCTO POR DIA | 4601268 | MORTERO SECO TOPPING 40KG ARG | 2085 | 83.4
| 4601266 | MORTERO SECO PEGABLOQUE 40KG ARG | 3151 | 126
PROCESO DE MEZCLADO
RESUMEN DEL DÍA - AGRUPADOS POR PRODUCTO
| COD.SAP | PRODUCTO | LOTE | Agregado1 | Agregado1 | Agregado2 | Agregado2 | AGRE3 SP | AGRE3 PV | AGRE4 SP | AGRE4 PV | CEM1 SP | CEM1 PV | CEM2 SP | CEM2 PV | FECHA INICIO | FECHA FINAL | TIEMPO PRODUCCIÓN
|  |  |  | Teórico | Real | Teórico | Real | [10 empty] | (HH:MM:SS)
TOTALES POR PRODUCTO POR DIA | 4601266 | MORTERO SECO PEGABLOQUE 40KG ARG | 830 | 0 | 0 | 0 | 0 | 0 | 0 | 93632 | 96187 | 0 | 0 | 26880 | 25634 | 2024-03-01 08:18:00 | 2024-03-01 15:16:00 | 6:58:00
| 4601268 | MORTERO SECO TOPPING 40KG ARG | 831 | 0 | 0 | 0 | 0 | 13748 | 14396 | 53742 | 55414 | 9660 | 9369 | 0 | 0 | 2024-03-01 17:22:00 | 2024-03-01 23:13:00 | 5:51:00
| 4601266 | MORTERO SECO PEGABLOQUE 40KG ARG | 831 | 0 | 0 | 0 | 0 | 0 | 0 | 1216 | 1249 | 0 | 0 | 336 | 321 | 2024-03-01 15:23:00 | 2024-03-01 15:23:00 | 0:00:00
TOTALES: |  |  |  | 0 | 0 | 0 | 0 | 13748 | 14396 | 148590 | 152850 | 9660 | 9369 | 27216 | 25955
RESUMEN DEL DÍA - AGRUPADOS POR TURNO Y POR PRODUCTO
TURNO | COD.SAP | PRODUCTO | LOTE | Agregado1 | Agregado1 | Agregado2 | Agregado2 | AGRE3 SP | AGRE3 PV | AGRE4 SP | AGRE4 PV | CEM1 SP | CEM1 PV | CEM2 SP | CEM2 PV | FECHA INICIO | FECHA FINAL | TIEMPO PRODUCCIÓN
|  |  |  | Teórico | Real | Teórico | Real | [10 empty] | (HH:MM:SS)
A
B | 4601266 | MORTERO SECO PEGABLOQUE 40KG ARG | 830 | 0 | 0 | 0 | 0 | 0 | 0 | 93632 | 96187 | 0 | 0 | 26880 | 25634 | 2024-03-01 08:18:00 | 2024-03-01 15:16:00 | 6:58:00
| 4601266 | MORTERO SECO PEGABLOQUE 40KG ARG | 831 | 0 | 0 | 0 | 0 | 0 | 0 | 1216 | 1249 | 0 | 0 | 336 | 321 | 2024-03-01 15:23:00 | 2024-03-01 15:23:00 | 0:00:00
C | 4601268 | MORTERO SECO TOPPING 40KG ARG | 831 | 0 | 0 | 0 | 0 | 13748 | 14396 | 53742 | 55414 | 9660 | 9369 | 0 | 0 | 2024-03-01 17:22:00 | 2024-03-01 23:13:00 | 5:51:00
RESUMEN DEL DÍA - AGRUPADOS POR SILO
SILO1 mts | SILO1 ton | SILO2 mts | SILO2 ton | SILO3 mts | SILO3 ton | SILO4 mts | SILO4 ton | SILO5 mts | SILO5 ton | SILO6 mts | SILO6 ton
0.178 | 3.467 | 0.249 | 4.85 | 3.56 | 69.341 | -0.07 | -1.161 | 1.577 | 27.589 | 1.024 | 17.915