## InformeQ&PTECHPanama
FECHA | PROCESO DE ENSACADO
2024-02-28 | RESUMEN DEL DÍA - AGRUPADOS POR PRODUCTO
| COD.SAP | PRODUCTO | CANTIDAD SACOS | TONELADAS TEÓRICAS
TOTALES POR PRODUCTO POR DIA | 4601265 | MORTERO SECO REPELLO SIN FIBRA 40KG ARG | 1220 | 48.8
| 4601268 | MORTERO SECO TOPPING 40KG ARG | 9 | 0.4
| 4601266 | MORTERO SECO PEGABLOQUE 40KG ARG | 92 | 3.7
PROCESO DE MEZCLADO
RESUMEN DEL DÍA - AGRUPADOS POR PRODUCTO
| COD.SAP | PRODUCTO | LOTE | Agregado1 | Agregado1 | Agregado2 | Agregado2 | AGRE3 SP | AGRE3 PV | AGRE4 SP | AGRE4 PV | CEM1 SP | CEM1 PV | CEM2 SP | CEM2 PV | FECHA INICIO | FECHA FINAL | TIEMPO PRODUCCIÓN
|  |  |  | Teórico | Real | Teórico | Real | [10 empty] | (HH:MM:SS)
TOTALES POR PRODUCTO POR DIA | 4601268 | MORTERO SECO TOPPING 40KG ARG | 826 | 0 | 0 | 0 | 0 | 0 | 0 | 1014 | 1091 | 138 | 133 | 0 | 0 | 2024-02-28 13:14:00+00:00 | 2024-02-28 13:14:00+00:00 | 0:00:00
| 4601266 | MORTERO SECO PEGABLOQUE 40KG ARG | 826 | 0 | 0 | 0 | 0 | 0 | 0 | 1014 | 1071 | 276 | 268 | 0 | 0 | 2024-02-28 13:55:00+00:00 | 2024-02-28 13:52:00+00:00 | 0:03:00
| 4601265 | MORTERO SECO REPELLO SIN FIBRA 40KG ARG | 827 | 0 | 0 | 0 | 0 | 0 | 0 | 0 | 0 | 0 | 0 | 336 | 320 | 2024-02-28 14:04:00+00:00 | 2024-02-28 14:04:00+00:00 | 0:00:00
| 4601266 | MORTERO SECO PEGABLOQUE 40KG ARG | 827 | 0 | 0 | 0 | 0 | 0 | 0 | 1216 | 1274 | 0 | 0 | 336 | 320 | 2024-02-28 14:01:00+00:00 | 2024-02-28 14:01:00+00:00 | 0:00:00
| 4601265 | MORTERO SECO REPELLO SIN FIBRA 40KG ARG | 828 | 0 | 0 | 0 | 0 | 0 | 0 | 35312.64 | 36709 | 0 | 0 | 14336 | 13842 | 2024-02-28 19:46:00+00:00 | 2024-02-28 14:23:00+00:00 | 5:23:00
TOTALES: |  |  |  | 0 | 0 | 0 | 0 | 0 | 0 | 38556.64 | 40145 | 414 | 401 | 15008 | 14482
RESUMEN DEL DÍA - AGRUPADOS POR TURNO Y POR PRODUCTO
TURNO | COD.SAP | PRODUCTO | LOTE | Agregado1 | Agregado1 | Agregado2 | Agregado2 | AGRE3 SP | AGRE3 PV | AGRE4 SP | AGRE4 PV | CEM1 SP | CEM1 PV | CEM2 SP | CEM2 PV | FECHA INICIO | FECHA FINAL | TIEMPO PRODUCCIÓN
|  |  |  | Teórico | Real | Teórico | Real | [10 empty] | (HH:MM:SS)
A
B | 4601268 | MORTERO SECO TOPPING 40KG ARG | 826 | 0 | 0 | 0 | 0 | 0 | 0 | 1014 | 1091 | 138 | 133 | 0 | 0 | 2024-02-28 13:14:00+00:00 | 2024-02-28 13:14:00+00:00 | 0:00:00
| 4601266 | MORTERO SECO PEGABLOQUE 40KG ARG | 826 | 0 | 0 | 0 | 0 | 0 | 0 | 1014 | 1071 | 276 | 268 | 0 | 0 | 2024-02-28 13:55:00+00:00 | 2024-02-28 13:52:00+00:00 | 0:03:00
| 4601265 | MORTERO SECO REPELLO SIN FIBRA 40KG ARG | 827 | 0 | 0 | 0 | 0 | 0 | 0 | 0 | 0 | 0 | 0 | 336 | 320 | 2024-02-28 14:04:00+00:00 | 2024-02-28 14:04:00+00:00 | 0:00:00
| 4601266 | MORTERO SECO PEGABLOQUE 40KG ARG | 827 | 0 | 0 | 0 | 0 | 0 | 0 | 1216 | 1274 | 0 | 0 | 336 | 320 | 2024-02-28 14:01:00+00:00 | 2024-02-28 14:01:00+00:00 | 0:00:00
C | 4601265 | MORTERO SECO REPELLO SIN FIBRA 40KG ARG | 828 | 0 | 0 | 0 | 0 | 0 | 0 | 35312.64 | 36709 | 0 | 0 | 14336 | 13842 | 2024-02-28 19:46:00+00:00 | 2024-02-28 14:23:00+00:00 | 5:23:00
RESUMEN DEL DÍA - AGRUPADOS POR SILO
SILO1 mts | SILO1 ton | SILO2 mts | SILO2 ton | SILO3 mts | SILO3 ton | SILO4 mts | SILO4 ton | SILO5 mts | SILO5 ton | SILO6 mts | SILO6 ton
0.149 | 2.902 | 0.203 | 3.954 | 4.42 | 86.092 | 3.712 | 61.573 | 0.719 | 12.579 | 1.051 | 18.387